## Folha 1
MPA030 | m² |  | Piso em paralelepípedos de pedra natural.
Piso de paralelepípedos de pedra natural, em exteriores, realizado sobre piso com tráfego de categoria C4 (áreas pedonais, ruas residenciais) e categoria do solo de fundação E1 (5 <= CBR < 10), composto por base flexível de tout-venant natural, de 20 cm de espessura, com espalhamento e compactação em 100% do Proctor Modificado, através da colocação flexível, com um grau de complexidade do aparelho baixo, de paralelepípedos de granito Branco Berrocal, de 8x8x5 cm, com acabamento flamejado na face aparente e serrado nas outras faces, sobre uma camada de areia de granulometria compreendida entre 0,5 e 5 mm, deixando entre eles uma junta de separação de entre 2 e 3 mm, para o seu posterior enchimento com areia natural, fina e seca, de 2 mm de tamanho máximo; e vibração do piso com placa vibratória de condução manual.
Insumo |  | Un |  | Descrição | Rend. | Preço unitário | Preço Insumo
mt01zah010a |  | t |  | Tout-venant natural calcário. | 0.23 | 28.01 | 6.44
mt01arp021c |  | m³ |  | Areia de granulometria compreendida entre 0,5 e 5 mm, não contendo mais de 3% de matéria orgânica e argila. Ter-se-á em conta o especificado em sobre a friabilidade e em sobre a resistência à fragmentação da areia. | 0.055 | 67.24 | 3.7
mt18apn010aa |  | m² |  | Paralelepípedo de granito Branco Berrocal, 8x8x5 cm, com acabamento flamejado na face aparente e serrado nas outras faces. | 1.05 | 132.56 | 139.19
mt01arp020a |  | kg |  | Areia natural, fina e seca, de 2 mm de tamanho máximo, isenta de sais prejudiciais, fornecida em sacos. | 1 | 0.98 | 0.98
mq01mot010a |  | h |  | Motoniveladora de 141 kW. | 0.008 | 277.83 | 2.22
mq02rov010i |  | h |  | Compactador monocilíndrico vibrante auto-propulsado, de 129 kW, de 16,2 t, largura de trabalho 213,4 cm. | 0.013 | 255.37 | 3.32
mq02cia020j |  | h |  | Caminhão cisterna, de 8 m³ de capacidade. | 0.006 | 435.16 | 2.61
mq02rod010a |  | h |  | Placa vibratória de condução manual, de 170 kg, largura de trabalho 50 cm, reversível. | 0.33 | 17.42 | 5.75
mq06hor010 |  | h |  | Betoneira elétrica com uma capacidade de amassamento de 160 l. | 0.006 | 12.62 | 0.08
mo041 |  | h |  | Oficial de obras de construção civil. | 0.287 | 32.24 | 9.25
mo087 |  | h |  | Ajudante de obras de construção civil. | 0.31 | 30.23 | 9.37
|  | % |  | Custos diretos complementares | 2 | 182.91 | 3.66
Custo de manutenção decenal: R$ 9,33 nos primeiros 10 anos. | [5 empty] | Total: | 186.57