## Folha 1
FFR020 | m² | Pano interior de fachada dupla, de alvenaria de bloco de concreto para revestir.
Pano interior de fachada dupla, de 9 cm de espessura, de alvenaria de bloco vazado de concreto, para revestir, 9x19x29 cm, com juntas de 10 mm de espessura, assente com argamassa de cimento confeccionada em obra, com 250 kg/m³ de cimento, cor cinza, dosificação 1:6, fornecida em sacos. Padieira de alvenaria reforçada de canaletas de concreto, maciço de graute confeccionado em obra com uma resistência à compressão de 25 MPa, brita 0; montagem e desmontagem de escoramento.
Insumo |  | Un | Descrição | Rend. | Preço unitário | Preço Insumo
mt02bhg040ae |  | Un | Bloco vazado de concreto, para revestir, 9x19x29 cm, resistência à compressão 3 MPa; com o preço incrementado em 20% relativamente a peças especiais. Segundo ABNT NBR 6136. | 18 | 1.55 | 27.9
mt08aaa010a |  | m³ | Água. | 0.004 | 3.79 | 0.02
mt01arg005a |  | t | Areia de pedreira, para argamassa preparada em obra. | 0.011 | 50.71 | 0.56
mt08cem002 |  | kg | Cimento cinza em sacos. | 1.764 | 0.63 | 1.11
mt07aco070f |  | kg | Aço em barras nervuradas, CA-50, de vários diâmetros, segundo ABNT NBR 7480. | 0.7 | 11.66 | 8.16
mt50spa050m |  | m³ | Pranchão de madeira de pinho, dimensões 20x7,2 cm. | 0.001 | 1110.59 | 1.11
mt50spa081a |  | Un | Escora metálica telescópica, até 3 m de altura. | 0.003 | 48.68 | 0.15
mt50spa101 |  | kg | Pregos de aço. | 0.011 | 4.74 | 0.05
mq06hor010 |  | h | Betoneira elétrica com uma capacidade de amassamento de 160 l. | 0.005 | 12.69 | 0.06
mo021 |  | h | Pedreiro de alvenarias. | 0.421 | 32.24 | 13.57
mo114 |  | h | Servente de pedreiro de alvenarias. | 0.306 | 27.81 | 8.51
|  | % | Custos diretos complementares | 3 | 61.2 | 1.84
Custo de manutenção decenal: R$ 5,04 nos primeiros 10 anos. |  |  |  |  | Total: | 63.04