## Folha 1
NAE040 | m² | Isolamento térmico em caixas de ar de forros contínuos, por insuflação desde a face inferior.
Isolamento térmico em forros contínuos, preenchendo o interior da caixa de ar de 40 mm de espessura média, por insuflação, desde a face inferior, de nódulos de lã mineral, não aptos como suporte nutritivo para o desenvolvimento de fungos nem bactérias, densidade 50 kg/m³ e condutibilidade térmica 0,035 W/(mK). Inclusive painel de poliestireno expandido para o tratamento do perímetro.
Insumo |  | Un | Descrição | Rend. | Preço unitário | Preço Insumo
mt16lvi100e |  | kg | Nódulos de lã mineral, não aptos como suporte nutritivo para o desenvolvimento de fungos nem bactérias, densidade 50 kg/m³ e condutibilidade térmica 0,035 W/(mK), Euroclasse A1 de reação ao fogo, capacidade de absorção de água a curto prazo <=1 kg/m², calor específico 800 J/kgK e fator de resistência à difusão do vapor de água 1; para enchimento de câmaras por insuflação. | 2 | 19.71 | 39.42
mt16pel010aagd |  | m² | Painel rígido de poliestireno expandido, de superfície lisa e borda lateral reta, de 40 mm de espessura, resistência térmica 1,4 m²K/W, condutibilidade térmica 0,029 W/(mK), Euroclasse E de reação ao fogo, com código de designação EPS-EN 13163-L3-W3-T2-S5-P10-BS250-TR200-DS(N)2-CS(10)150. | 0.5 | 39.44 | 19.72
mt27pfj020a |  | kg | Massa corrida de interior, de 1,65 g/cm³ de densidade, cor branco, para aplicar com espátula ou desempenadeira. | 0.2 | 15.9 | 3.18
mq08mpa010 |  | h | Maquinaria para insuflação de isolamento em caixas de ar. | 0.083 | 53.63 | 4.45
mo030 |  | h | Aplicador de produtos isolantes. | 0.101 | 26.62 | 2.69
mo068 |  | h | Ajudante de aplicador de produtos isolantes. | 0.101 | 23.1 | 2.33
|  | % | Custos diretos complementares | 2 | 71.79 | 1.44
[5 empty] | Total: | 73.23