## Folha 1
NAF011 | m² | Isolamento térmico pelo exterior do pano interior, em fachada dupla de alvenaria aparente.
Isolamento térmico pelo exterior do pano interior, em fachada dupla de alvenaria aparente, com painel rígido de poliestireno expandido, de superfície lisa e borda lateral reta, de 30 mm de espessura, resistência térmica 1,05 m²K/W, condutibilidade térmica 0,029 W/(mK). Colocação em obra: topo a topo, com espuma de poliuretano, sobre distanciadores do mesmo material isolante, para manter a espessura da caixa de ar. Inclusive espuma adesiva auto-expansível, elástica, de poliuretano monocomponente para a fixação dos distanciadores ao pano interior e dos painéis isolantes aos distanciadores.
Insumo |  | Un | Descrição | Rend. | Preço unitário | Preço Insumo
mt16pel010aaea |  | m² | Painel rígido de poliestireno expandido, de superfície lisa e borda lateral reta, de 30 mm de espessura, resistência térmica 1,05 m²K/W, condutibilidade térmica 0,029 W/(mK), Euroclasse E de reação ao fogo, com código de designação EPS-EN 13163-L3-W3-T2-S5-P10-BS250-TR200-DS(N)2-CS(10)150. | 1.05 | 35.34 | 37.11
mt22www040 |  | Un | Aerossol de 750 ml de espuma adesiva auto-expansível, elástica, de poliuretano monocomponente, de 25 kg/m³ de densidade, condutibilidade térmica 0,0345 W/(mK), 135% de expansão, alongamento até à ruptura 45% e 7 N/cm² de resistência à tração, estável de -40°C a 90°C; para aplicar com pistola. | 0.05 | 22.99 | 1.15
mo054 |  | h | Montador de isolamentos. | 0.025 | 33.54 | 0.84
mo101 |  | h | Ajudante de montador de isolamentos. | 0.025 | 27.93 | 0.7
|  | % | Custos diretos complementares | 2 | 39.8 | 0.8
Custo de manutenção decenal: R$ 0,81 nos primeiros 10 anos. |  |  |  |  | Total: | 40.6