## Folha 1
NAR020 | m² |  | Sistema Thermocal "DBBLOK" de isolamento térmico e revestimento mineral de fachadas.
Isolamento térmico e revestimento mineral de fachadas, pela sua face exterior, com o sistema Thermocal "DBBLOK", formado por uma camada de argamassa de reboco isolante térmico e acústico, Thermocal, de 20 mm de espessura, aplicada através de projeção mecânica com um rendimento de 15 kg/m², e uma camada de argamassa monocamada de cal, Ibercal Master 450 Thermo, acabamento afagado, cor a escolher, de 10 mm de espessura.
Insumo |  | Un |  | Descrição | Rend. | Preço unitário | Preço Insumo
mt28mai010 |  | l |  | Argamassa de reboco, isolante térmico e acústico, hidrófugo e transpirável, Thermocal "DBBLOK", composta de cal, fonólito expandido, vermiculita esfoliada e microesferas ocas de vidro, resistência à compressão de 3 a 7,5 N/mm², absorção de água por capilaridade menor de 0,2 kg/m² min½ e condutibilidade térmica menor ou igual a 0,1 W/mK, densidade 455 kg/m³, calor específico 823 J/kgK e condutibilidade térmica 0,068 W/(mK); para aplicar através de projeção mecânica. | 15 | 2.56 | 38.4
mt28mon030 |  | m |  | Bite de PVC. | 0.75 | 1.1 | 0.83
mt28mon050 |  | m |  | Perfil de PVC rígido para formação de arestas em revestimentos de argamassa monocamada. | 1.25 | 1.16 | 1.45
mt28moi010 |  | kg |  | Argamassa monocamada de cal, Ibercal Master 450 Thermo "DBBLOK", composta de cal hidráulica natural, cal hidratada de alto conteúdo em cálcio, areia de sílica, calcites cristalizadas, minerais leves, pigmentos inorgânicos e aditivos especiais, resistência à compressão de 1,5 a 5 N/mm², absorção de água por capilaridade menor de 0,2 kg/m² min½; para aplicar manualmente ou através de projeção mecânica, como acabamento decorativo do reboco. | 9.5 | 2.48 | 23.56
mo039 |  | h |  | Pedreiro de acabamento. | 0.445 | 21.83 | 9.71
mo079 |  | h |  | Ajudante de pedreiro de acabamento. | 0.445 | 17.19 | 7.65
mo111 |  | h |  | Servente de pedreiro de acabamento. | 0.385 | 19.8 | 7.62
|  | % |  | Custos diretos complementares | 2 | 89.22 | 1.78
Custo de manutenção decenal: R$ 4,55 nos primeiros 10 anos. | [5 empty] | Total: | 91