## Folha 1
NIR010 | m² |  | Revestimento elástico armado.
Impermeabilização através de revestimento elástico, cor vermelho, armado com malha de fibra de vidro.
Insumo |  | Un |  | Descrição | Rend. | Preço unitário | Preço Insumo
mt28rco010c |  | kg |  | Revestimento elástico, cor vermelho, à base de copolímeros acrílicos em dispersão aquosa, 1,35 g/cm³ de densidade e 110-130 poises de viscosidade Brookfield RVT a 20 °C. | 2 | 11.37 | 22.74
mt28rco020a |  | m² |  | Malha de fibra de vidro, de 58 g/m², 650 N/50 mm de resistência à tração em urdidura e em trama. | 1.2 | 3.41 | 4.09
mo032 |  | h |  | Aplicador de produtos impermeabilizantes. | 0.242 | 22.85 | 5.53
mo070 |  | h |  | Ajudante de aplicador de produtos impermeabilizantes. | 0.242 | 17.94 | 4.34
|  | % |  | Custos diretos complementares | 2 | 36.7 | 0.73
Custo de manutenção decenal: R$ 1,87 nos primeiros 10 anos. | [5 empty] | Total: | 37.43