## Folha 1
QAB022 | m² | Cobertura plana acessível, não ventilada, com piso fixo, tipo invertida, para tráfego de pedestres privado. Impermeabilização com lâminas asfálticas, tipo bicamada.
Cobertura plana acessível, não ventilada, com piso fixo, tipo invertida, caimento de 1% a 5%, para tráfego de pedestres privado. FORMAÇÃO DE PENDENTES: com guias de espigões, água furtada e juntas com mestras de bloco cerâmico furado duplo e camada de argila expandida, descarregada a seco e consolidada na superfície com calda de cimento, proporcionando uma resistência à compressão de 1 MPa e com uma condutibilidade térmica de 0,087 W/(mK), com espessura média de 10 cm; com camada de regularização de argamassa de cimento, confeccionada em obra, dosificação 1:6 de 4 cm de espessura, acabamento afagado; IMPERMEABILIZAÇÃO: tipo bicamada, colada, composta por membrana de betume modificado com elastômero SBS, de 2,5 mm de espessura, com armadura de feltro de fibra de vidro de 60 g/m², prévia aplicação de primer com emulsão asfáltica aniônica com cargas, e membrana de betume modificado com elastômero SBS, de 2,5 mm de espessura, com armadura de feltro de poliéster não tecido de 160 g/m² colada à anterior com maçarico, sem coincidir as suas juntas; CAMADA SEPARADORA SOB ISOLAMENTO: geotêxtil não tecido composto por fibras de poliéster entrelaçadas, (150 g/m²); ISOLAMENTO TÉRMICO: painel rígido de poliestireno extrudido, de superfície lisa e borda lateral a meia madeira, de 40 mm de espessura, resistência à compressão >= 300 kPa; CAMADA SEPARADORA SOB CAMADA DE REFORÇO: geotêxtil não tecido composto por fibras de poliéster entrelaçadas, (150 g/m²); CAMADA DE REFORÇO: argamassa de cimento CEM II/B-L 32,5 N tipo M-10 de 4 cm de espessura; CAMADA SEPARADORA SOB PROTEÇÃO: geotêxtil não tecido composto por fibras de poliéster entrelaçadas, (200 g/m²); CAMADA DE PROTEÇÃO: piso de ladrilhos cerâmicos de grés rústico, 20x20 cm colocados em camada fina com cimento cola de pega normal, C1 sem nenhuma característica adicional, cor cinza, sobre uma camada de regularização de argamassa de cimento, confeccionada em obra, dosificação 1:6, de 4 cm de espessura, rejuntamento com argamassa de rejuntamento cimentosa melhorada, com absorção de água reduzida e resistência elevada à abrasão tipo CG 2 W A, cor branco, para juntas de 2 a 15 mm. O preço não inclui a execução e a vedação das juntas nem a execução de arremates nos encontros com paramentos e drenagens.
Insumo |  |  | Un | Descrição | Rend. | Preço unitário | Preço Insumo
mt04lpt010c |  |  | Un | Bloco cerâmico furado duplo, para revestir, 30x20x9 cm, densidade 746 kg/m³. | 3 | 0.71 | 2.13
mt01arl030a |  |  | m³ | Argila expandida, fornecida em sacos. | 0.1 | 410.44 | 41.04
mt09lec020b |  |  | m³ | Calda de cimento CEM II/B-L 32,5 N 1/3. | 0.01 | 278.8 | 2.79
mt16pea020b |  |  | m² | Painel rígido de poliestireno expandido, borda lateral reta, de 20 mm de espessura, resistência térmica 0,55 m²K/W, condutibilidade térmica 0,036 W/(mK), para junta de dilatação. | 0.01 | 9.99 | 0.1
mt08aaa010a |  |  | m³ | Água. | 0.016 | 3.83 | 0.06
mt01arg005a |  |  | t | Areia de pedreira, para argamassa preparada em obra. | 0.13 | 51.13 | 6.65
mt08cem002 |  |  | kg | Cimento cinza em sacos. | 20 | 0.63 | 12.6
mt14lba010c |  |  | m² | Membrana de betume modificado com elastômero SBS, de 2,5 mm de espessura, massa nominal 3 kg/m², com armadura de feltro de poliéster não tecido de 160 g/m², de superfície não protegida. | 1.1 | 41.29 | 45.42
mt14lba010a |  |  | m² | Membrana de betume modificado com elastômero SBS, de 2,5 mm de espessura, massa nominal 3 kg/m², com armadura de feltro de fibra de vidro de 60 g/m², de superfície não protegida. | 1.1 | 35.79 | 39.37
mt14iea020c |  |  | kg | Emulsão asfáltica aniônica com cargas. | 0.3 | 24.58 | 7.37
mt14gsa020bc |  |  | m² | Geotêxtil não tecido composto por fibras de poliéster entrelaçadas, com uma resistência à tração longitudinal de 1,88 kN/m, uma resistência à tração transversal de 1,49 kN/m, uma abertura de cone ao ensaio de perfuração dinâmica segundo ISO 13433 inferior a 40 mm, resistência CBR ao punçoamento 0,3 kN e uma massa superficial de 150 g/m². | 2.1 | 5.06 | 10.63
mt16pxa010aaq |  |  | m² | Painel rígido de poliestireno extrudido, de superfície lisa e borda lateral a meia madeira, de 40 mm de espessura, resistência à compressão >= 300 kPa, resistência térmica 1,2 m²K/W, condutibilidade térmica 0,033 W/(mK), Euroclasse E de reação ao fogo, com código de designação XPS-EN 13164-T1-CS(10/Y)300-DS(70,90)-DLT(2)5-CC(2/1,5/50)125-WL(T)0,7-WD(V)3-FTCD1. | 1.05 | 58.54 | 61.47
mt09mor010e |  |  | m³ | Argamassa de cimento CEM II/B-L 32,5 N tipo M-10, confeccionada em obra com 320 kg/m³ de cimento e uma proporção em volume 1/4. | 0.04 | 330.06 | 13.2
mt14gsa020ce |  |  | m² | Geotêxtil não tecido composto por fibras de poliéster entrelaçadas, com uma resistência à tração longitudinal de 1,63 kN/m, uma resistência à tração transversal de 2,08 kN/m, uma abertura de cone ao ensaio de perfuração dinâmica segundo ISO 13433 inferior a 27 mm, resistência CBR ao punçoamento 0,4 kN e uma massa superficial de 200 g/m². | 1.05 | 6.94 | 7.29
mt09mcr021g |  |  | kg | Cimento cola de pega normal, C1, cor cinza. | 4 | 0.86 | 3.44
mt18bcr010he800 |  |  | m² | Ladrilho cerâmico de grés rústico, 20x20 cm, R$ 8,00/m², capacidade de absorção de água 3%<=E<6%. | 1.05 | 48.94 | 51.39
mt18acc050b |  |  | Un | Cruzetas de PVC para separação entre 3 e 15 mm. | 14 | 0.07 | 0.98
mt18rcr010a300 |  |  | m | Rodapé cerâmico de grés rústico, de 7 cm de largura, R$ 3,00/m. | 0.4 | 18.35 | 7.34
mt09mcp020bB |  |  | kg | Argamassa de rejuntamento cimentosa melhorada, com absorção de água reduzida e resistência elevada à abrasão, tipo CG2 W A, cor branca, para juntas de 2 a 15 mm, à base de cimento de alta resistência, inertes selecionados, aditivos especiais e pigmentos, com efeito anti-caruncho, anti-verdete e preventivo das eflorescências, hidrorrepelente, especial para rejuntamento de todo tipo de peças cerâmicas e pedras naturais em zonas de proliferação de microrganismos. | 0.03 | 4.21 | 0.13
mq06hor010 |  |  | h | Betoneira elétrica com uma capacidade de amassamento de 160 l. | 0.056 | 13.5 | 0.76
mo020 |  |  | h | Pedreiro. | 0.094 | 33.34 | 3.13
mo113 |  |  | h | Auxiliar de serviços gerais. | 0.972 | 28.94 | 28.13
mo029 |  |  | h | Aplicador de lâminas impermeabilizantes. | 0.24 | 33.34 | 8
mo067 |  |  | h | Ajudante de aplicador de lâminas impermeabilizantes. | 0.24 | 31.49 | 7.56
mo054 |  |  | h | Montador de isolamentos. | 0.052 | 34.52 | 1.8
mo101 |  |  | h | Ajudante de montador de isolamentos. | 0.052 | 29.06 | 1.51
mo023 |  |  | h | Ladrilhista. | 0.418 | 33.34 | 13.94
mo061 |  |  | h | Ajudante de ladrilhista. | 0.209 | 31.49 | 6.58
|  |  | % | Custos diretos complementares | 2 | 384.81 | 7.7
Custo de manutenção decenal: R$ 103,62 nos primeiros 10 anos. | [5 empty] | Total: | 392.51