## Folha 1
QAD010 | m² | Cobertura plana acessível, não ventilada, com piso fixo, tipo convencional, para utilização esportiva. Impermeabilização com lâminas asfálticas, tipo monocamada.
Cobertura plana acessível, não ventilada, com piso fixo, tipo convencional, caimento de 1% a 5%, para utilização esportiva. FORMAÇÃO DE PENDENTES: com guias de espigões, água furtada e juntas com mestras de bloco cerâmico furado duplo e camada de argila expandida, descarregada a seco e consolidada na superfície com calda de cimento, proporcionando uma resistência à compressão de 1 MPa e com uma condutibilidade térmica de 0,087 W/(mK), com espessura média de 10 cm; com camada de regularização de argamassa de cimento, confeccionada em obra, dosificação 1:6 de 4 cm de espessura, acabamento afagado; ISOLAMENTO TÉRMICO: painel rígido de lã mineral hidrofugada; CAMADA SEPARADORA SOB CAMADA DE REFORÇO: geotêxtil não tecido composto por fibras de poliéster entrelaçadas, (150 g/m²); CAMADA DE REFORÇO: argamassa de cimento CEM II/B-L 32,5 N tipo M-10 de 4 cm de espessura; IMPERMEABILIZAÇÃO: tipo monocamada, colada, formada por uma membrana de betume modificado com elastômero SBS, de 3,5 mm de espessura, com armadura de feltro de poliéster não tecido de 160 g/m², totalmente colada com maçarico; CAMADA SEPARADORA SOB PROTEÇÃO: geotêxtil não tecido composto por fibras de poliéster entrelaçadas, (200 g/m²); CAMADA DE PROTEÇÃO: revestimento contínuo sintético, formado pela aplicação sucessiva de uma camada de argamassa epóxi bicomponente, abrasão Taber a seco < 0,2 g e rendimento aproximado de 0,80 kg/m²; duas camadas de argamassa bicomponente à base de resinas acrílico-epóxi, abrasão Taber a seco < 0,2 g e rendimento aproximado de 0,4 kg/m² por camada; e uma camada de vedação com tinta bicomponente à base de resinas acrílico-epóxi, abrasão Taber a seco < 0,2 g, viscosidade > 40 poises e rendimento aproximado de 0,2 kg/m²; espalhadas à mão com rodo de borracha em camadas uniformes com uma espessura total aproximada de 1,0 mm, colocado sobre base de concreto C25 classe de agressividade ambiental II e tipo de ambiente urbano, brita 1, consistência S50 de 10 cm de espessura, armado com tela eletrossoldada T 196 30x10 cm de aço CA-60. O preço não inclui a execução e a vedação das juntas nem a execução de arremates nos encontros com paramentos e drenagens.
Insumo |  | Un | Descrição | Rend. | Preço unitário | Preço Insumo
mt04lpt010c |  | Un | Bloco cerâmico furado duplo, para revestir, 30x20x9 cm, densidade 746 kg/m³. | 3 | 0.71 | 2.13
mt01arl030a |  | m³ | Argila expandida, fornecida em sacos. | 0.1 | 410.44 | 41.04
mt09lec020b |  | m³ | Calda de cimento CEM II/B-L 32,5 N 1/3. | 0.01 | 278.8 | 2.79
mt16pea020b |  | m² | Painel rígido de poliestireno expandido, borda lateral reta, de 20 mm de espessura, resistência térmica 0,55 m²K/W, condutibilidade térmica 0,036 W/(mK), para junta de dilatação. | 0.01 | 9.99 | 0.1
mt08aaa010a |  | m³ | Água. | 0.008 | 3.83 | 0.03
mt01arg005a |  | t | Areia de pedreira, para argamassa preparada em obra. | 0.065 | 51.13 | 3.32
mt08cem002 |  | kg | Cimento cinza em sacos. | 10 | 0.63 | 6.3
mt16lrc010ac |  | m² | Painel rígido de lã mineral hidrofugada, de 50 mm de espessura, resistência térmica >= 1,3 m²K/W, condutibilidade térmica 0,038 W/(mK), Euroclasse A1 de reação ao fogo. | 1.05 | 141.7 | 148.79
mt14gsa020bc |  | m² | Geotêxtil não tecido composto por fibras de poliéster entrelaçadas, com uma resistência à tração longitudinal de 1,88 kN/m, uma resistência à tração transversal de 1,49 kN/m, uma abertura de cone ao ensaio de perfuração dinâmica segundo ISO 13433 inferior a 40 mm, resistência CBR ao punçoamento 0,3 kN e uma massa superficial de 150 g/m². | 1.05 | 5.06 | 5.31
mt09mor010e |  | m³ | Argamassa de cimento CEM II/B-L 32,5 N tipo M-10, confeccionada em obra com 320 kg/m³ de cimento e uma proporção em volume 1/4. | 0.04 | 330.06 | 13.2
mt14lba010g |  | m² | Membrana de betume modificado com elastômero SBS, de 3,5 mm de espessura, massa nominal 4 kg/m², com armadura de feltro de poliéster não tecido de 160 g/m², de superfície não protegida. | 1.1 | 51.62 | 56.78
mt14gsa020ce |  | m² | Geotêxtil não tecido composto por fibras de poliéster entrelaçadas, com uma resistência à tração longitudinal de 1,63 kN/m, uma resistência à tração transversal de 2,08 kN/m, uma abertura de cone ao ensaio de perfuração dinâmica segundo ISO 13433 inferior a 27 mm, resistência CBR ao punçoamento 0,4 kN e uma massa superficial de 200 g/m². | 1.05 | 6.94 | 7.29
mt07ame060erc |  | m² | Tela eletrossoldada T 196 30x10 cm, com fios longitudinais de 5 mm de diâmetro e fios transversais de 5,0 mm de diâmetro, aço CA-60, segundo ABNT NBR 7481. | 1.1 | 29.2 | 32.12
mt10haf080iea |  | m³ | Concreto C25 classe de agressividade ambiental II e tipo de ambiente urbano, brita 1, consistência S50, dosado em central, segundo ABNT NBR 8953. | 0.1 | 342.95 | 34.3
mt47adc010a |  | kg | Argamassa epóxi bicomponente. | 0.8 | 10.28 | 8.22
mt47adc020a |  | kg | Argamassa bicomponente à base de resinas acrílico-epóxi. | 0.8 | 33.7 | 26.96
mt27pij030a |  | kg | Tinta bicomponente à base de resinas acrílico-epóxi. | 0.2 | 37.15 | 7.43
mq06hor010 |  | h | Betoneira elétrica com uma capacidade de amassamento de 160 l. | 0.033 | 13.5 | 0.45
mo020 |  | h | Pedreiro. | 0.541 | 33.34 | 18.04
mo113 |  | h | Auxiliar de serviços gerais. | 1.085 | 28.94 | 31.4
mo029 |  | h | Aplicador de lâminas impermeabilizantes. | 0.146 | 33.34 | 4.87
mo067 |  | h | Ajudante de aplicador de lâminas impermeabilizantes. | 0.146 | 31.49 | 4.6
mo054 |  | h | Montador de isolamentos. | 0.052 | 34.52 | 1.8
mo101 |  | h | Ajudante de montador de isolamentos. | 0.052 | 29.06 | 1.51
|  | % | Custos diretos complementares | 2 | 458.78 | 9.18
Custo de manutenção decenal: R$ 123,54 nos primeiros 10 anos. |  |  |  |  | Total: | 467.96