## Folha 1
QAD031 | m² |  | Cobertura plana não acessível, não ventilada, ajardinada. Impermeabilização com lâminas de poliolefinas.
Cobertura plana não acessível, não ventilada, ajardinada intensiva, tipo convencional, caimento de 1% a 5%. FORMAÇÃO DE PENDENTES: com guias de espigões, água furtada e juntas com mestras de bloco cerâmico furado duplo e camada de argila expandida, descarregada a seco e consolidada na superfície com calda de cimento, proporcionando uma resistência à compressão de 1 MPa e com uma condutibilidade térmica de 0,087 W/(mK), com espessura média de 10 cm; com camada de regularização de argamassa de cimento, confeccionada em obra, dosificação 1:6 de 4 cm de espessura, acabamento afagado; ISOLAMENTO TÉRMICO: painel rígido de poliestireno extrudido, de superfície lisa e borda lateral a meia madeira, de 50 mm de espessura, resistência à compressão >= 300 kPa; IMPERMEABILIZAÇÃO: tipo monocamada, colada, formada por uma lâmina impermeabilizante flexível tipo EVAC, composta por uma folha dupla de poliolefina termoplástica com acetato de vinil etileno, com ambas as faces revestidas de fibras de poliéster não tecidas, de 0,52 mm de espessura e 335 g/m², fixada ao suporte em toda a sua superfície através de cimento cola melhorado C2 E, e sobreposições fixadas com cimento cola melhorado C2 E S1; CAMADA DRENANTE E FILTRANTE: lâmina drenante e filtrante de estrutura nodular de polietileno de alta densidade (PEAD/HDPE), com nódulos de 8 mm de altura, com geotêxtil de polipropileno incorporado; CAMADA DE PROTEÇÃO: camada de terra vegetal para plantação de 25 cm de espessura. O preço não inclui a execução e a vedação das juntas nem a execução de arremates nos encontros com paramentos e drenagens.
Insumo |  | Un |  | Descrição | Rend. | Preço unitário | Preço Insumo
mt04lpt010c |  | Un |  | Bloco cerâmico furado duplo, para revestir, 30x20x9 cm, densidade 746 kg/m³. | 3 | 0.36 | 1.08
mt01arl030aa |  | m³ |  | Argila expandida, fornecida em sacos. | 0.1 | 346.07 | 34.61
mt09lec020b |  | m³ |  | Calda de cimento 1/3 CEM II/B-L 32,5 N. | 0.01 | 229.51 | 2.3
mt16pea020b |  | m² |  | Painel rígido de poliestireno expandido, borda lateral reta, de 20 mm de espessura, resistência térmica 0,55 m²K/W, condutibilidade térmica 0,036 W/(mK), para junta de dilatação. | 0.01 | 5.64 | 0.06
mt08aaa010a |  | m³ |  | Água. | 0.008 | 3.39 | 0.03
mt01arg005a |  | t |  | Areia de pedreira, para argamassa preparada em obra. | 0.065 | 45.85 | 2.98
mt08cem002 |  | kg |  | Cimento cinza em sacos. | 10 | 0.55 | 5.5
mt16pxa010ac |  | m² |  | Painel rígido de poliestireno extrudido, de superfície lisa e borda lateral a meia madeira, de 50 mm de espessura, resistência à compressão >= 300 kPa, resistência térmica 1,5 m²K/W, condutibilidade térmica 0,034 W/(mK), Euroclasse E de reação ao fogo, com código de designação XPS-EN 13164-T1-CS(10/Y)300-DS(70,90)-DLT(2)5-CC(2/1,5/50)125-WL(T)0,7-WD(V)3-FTCD1. | 1.05 | 14.73 | 15.47
mt09mcr250a |  | kg |  | Cimento cola melhorado, C2 E, com tempo de colocação ampliado, para a fixação de geomembranas, composto por cimentos especiais, inertes selecionados e resinas sintéticas. | 4 | 1.53 | 6.12
mt15rev011a |  | m² |  | Lâmina impermeabilizante flexível tipo EVAC, composta por uma folha dupla de poliolefina termoplástica com acetato de vinil etileno, com ambas as faces revestidas de fibras de poliéster não tecidas, de 0,52 mm de espessura e 335 g/m². | 1.1 | 46.45 | 51.1
mt09mcr250b |  | kg |  | Cimento cola melhorado, C2 E S1, com tempo de colocação ampliado e grande deformabilidade, para a fixação de sobreposições de geomembranas, composto por cimentos especiais, inertes selecionados e resinas sintéticas. | 0.3 | 6.55 | 1.97
mt14gdc010q |  | m² |  | Lâmina drenante e filtrante de estrutura nodular de polietileno de alta densidade (PEAD/HDPE), com nódulos de 8 mm de altura, com geotêxtil de polipropileno incorporado, resistência à compressão 150 kN/m² segundo ISO 604 e capacidade de drenagem 4,6 l/(s·m). | 1.05 | 13.3 | 13.97
mt01arj020 |  | m³ |  | Terra vegetal para plantação. | 0.25 | 21.04 | 5.26
mq06hor010 |  | h |  | Betoneira. | 0.028 | 4.73 | 0.13
mo020 |  | h |  | Pedreiro. | 0.094 | 24.01 | 2.26
mo113 |  | h |  | Auxiliar de serviços gerais. | 0.427 | 20.96 | 8.95
mo029 |  | h |  | Aplicador de lâminas impermeabilizantes. | 0.156 | 24.01 | 3.75
mo067 |  | h |  | Ajudante de aplicador de lâminas impermeabilizantes. | 0.156 | 20.67 | 3.22
mo054 |  | h |  | Montador de isolamentos. | 0.052 | 27.47 | 1.43
mo101 |  | h |  | Ajudante de montador de isolamentos. | 0.052 | 18.75 | 0.98
mo040 |  | h |  | Jardineiro. | 0.125 | 24.01 | 3
mo115 |  | h |  | Operário jardineiro. | 0.125 | 20.96 | 2.62
|  | % |  | Custos diretos complementares | 2 | 166.79 | 3.34
Custo de manutenção decenal: R$ 141,21 nos primeiros 10 anos. | [5 empty] | Total: | 170.13