## Folha 1
RBB021 | m² |  | Camada base de argamassa de cimento, sobre suporte de concreto.
Revestimento de paramentos exteriores com emboço direta de argamassa industrial para estuque em camada fina, resistência à compressão maior ou igual a 6 N/mm², absorção de água por capilaridade menor de 0,2 kg/m² min½, cor branca, para a realização da camada base em revestimentos contínuos bicamada, acabamento rugoso, espessura 15 mm, aplicado manualmente, armada e reforçada com malha anti-álcalis nas mudanças de material e nas testas de laje, aplicado sobre uma camada de ponte de aderência, nos lugares da sua superfície onde apresente deficiências.
Insumo |  | Un |  | Descrição | Rend. | Preço unitário | Preço Insumo
mt28mop110b |  | kg |  | Ponte de aderência para incrementar a aderência entre argamassas à base de cimento e/ou cal e suportes de concreto, composto de resinas sintéticas, cargas minerais e aditivos orgânicos e inorgânicos. | 0.2 | 15.99 | 3.2
mt28mon210v |  | kg |  | Argamassa industrial para estuque em camada fina, resistência à compressão maior ou igual a 6 N/mm², absorção de água por capilaridade menor de 0,2 kg/m² min½, cor branca, composta por cimento de alta resistência, inertes selecionados e outros aditivos, fornecida em sacos. | 12 | 0.58 | 6.96
mt28mon040a |  | m² |  | Malha de fibra de vidro, anti-álcalis, de 10x10 mm de vão de malha, de 750 a 900 microns de espessura e de 200 a 250 g/m² de massa superficial, com 25 kp/cm² de resistência à tração, para armar argamassas. | 0.21 | 6.32 | 1.33
mo039 |  | h |  | Pedreiro de acabamento. | 0.312 | 21.83 | 6.81
mo111 |  | h |  | Servente de pedreiro de acabamento. | 0.36 | 19.8 | 7.13
|  | % |  | Custos diretos complementares | 2 | 25.43 | 0.51
Custo de manutenção decenal: R$ 1,30 nos primeiros 10 anos. | [5 empty] | Total: | 25.94