## Folha 1
RQO011 | m² |  | Argamassa monocamada, sobre suporte de concreto.
Revestimento de paramentos exteriores de concreto com argamassa monocamada, acabamento com pedra projetada, cor a escolher, resistência à compressão de 3 a 7,5 N/mm², absorção de água por capilaridade menor de 0,4 kg/m² min½, espessura 15 mm, aplicado manualmente, armada e reforçada com malha anti-álcalis nas mudanças de material e nas testas de laje, aplicado sobre uma camada de primer, à base de resinas acrílicas em dispersão aquosa, cargas minerais e aditivos, nos locais da sua superfície onde apresente deficiências.
Insumo |  | Un |  | Descrição | Rend. | Preço unitário | Preço Insumo
mt09moc006b |  | kg |  | Primer, à base de resinas acrílicas em dispersão aquosa, cargas minerais e aditivos, como ponte de aderência. | 7.5 | 12.84 | 96.3
mt28moc010bk |  | kg |  | Argamassa monocamada, acabamento com pedra projetada, cor a escolher, resistência à compressão de 3 a 7,5 N/mm², absorção de água por capilaridade menor de 0,4 kg/m² min½, composto de cimento branco, cal, inertes de granulometria compensada, aditivos orgânicos e inorgânicos e pigmentos minerais. | 19.5 | 1.57 | 30.62
mt28maw050e |  | m² |  | Malha de fibra de vidro anti-álcalis, de 7x6,5 mm de vão de malha, 195 g/m² de massa superficial, 0,65 mm de espessura e de 0,11x50 m, para armar argamassas. | 0.21 | 5.35 | 1.12
mt28mon030 |  | m |  | Perfil para juntas de PVC. | 0.75 | 1 | 0.75
mt28mon050 |  | m |  | Perfil de PVC rígido para formação de arestas em revestimentos de argamassa monocamada. | 1.25 | 1.06 | 1.33
mt28mon020b |  | kg |  | Inerte de mármore, procedente de britagem, para projetar sobre argamassa, de granulometria compreendida entre 5 e 9 mm. | 15 | 1.06 | 15.9
mo039 |  | h |  | Pedreiro de acabamento. | 0.397 | 32.24 | 12.8
mo111 |  | h |  | Servente de pedreiro de acabamento. | 0.376 | 28.03 | 10.54
|  | % |  | Custos diretos complementares | 4 | 169.36 | 6.77
Custo de manutenção decenal: R$ 24,66 nos primeiros 10 anos. | [5 empty] | Total: | 176.13