## Folha 1
EHY020 | m² |  | Reparação estrutural de concreto, com argamassa à base de cimento.
Aplicação manual de argamassa reparadora, reforçada com fibras, resistente aos sulfatos, de alta resistência mecânica e retração compensada, com uma resistência à compressão aos 28 dias maior ou igual a 40 N/mm² e um módulo de elasticidade maior ou igual a 17000 N/mm², Euroclasse A1 de reação ao fogo, composta por cimentos especiais, inertes selecionados, aditivos e fibras, em camada de 15 mm de espessura média, com acabamento superficial afagado com esponja ou desempenadeira, para reparação e reforço estrutural de elemento de concreto.
Insumo |  | Un |  | Descrição | Rend. | Preço unitário | Preço Insumo
mt28mrp011g |  | kg |  | Argamassa reparadora, reforçada com fibras, resistente aos sulfatos, de alta resistência mecânica e retração compensada, com uma resistência à compressão aos 28 dias maior ou igual a 40 N/mm² e um módulo de elasticidade maior ou igual a 17000 N/mm², Euroclasse A1 de reação ao fogo, composta por cimentos especiais, inertes selecionados, aditivos e fibras, aplicado em espessuras até 35 mm na vertical e 75 mm na horizontal, para reparar elementos construtivos de concreto estrutural. | 30 | 1.97 | 59.1
mt08aaa010a |  | m³ |  | Água. | 0.004 | 3.83 | 0.02
mo020 |  | h |  | Pedreiro. | 0.451 | 33.34 | 15.04
mo113 |  | h |  | Auxiliar de serviços gerais. | 0.451 | 28.94 | 13.05
|  | % |  | Custos diretos complementares | 2 | 87.21 | 1.74
Custo de manutenção decenal: R$ 1,78 nos primeiros 10 anos. | [5 empty] | Total: | 88.95