## Folha 1
EHY025 | m² |  | Reparação estrutural de concreto, com argamassa à base de resina epóxi.
Aplicação manual de argamassa de reparação de dois componentes à base de resina epóxi, tixotrópica e com altas resistências mecânicas, com uma resistência à compressão aos 28 dias maior ou igual a 45 N/mm² e um módulo de elasticidade maior ou igual a 20000 N/mm², Euroclasse F de reação ao fogo, em camada de 20 mm de espessura média, com acabamento superficial afagado com esponja ou desempenadeira, para reparação e reforço estrutural de elemento de concreto.
Insumo |  | Un |  | Descrição | Rend. | Preço unitário | Preço Insumo
mt09reh170a |  | kg |  | Argamassa de reparação de dois componentes à base de resina epóxi, tixotrópica e com altas resistências mecânicas, com uma resistência à compressão aos 28 dias maior ou igual a 45 N/mm² e um módulo de elasticidade maior ou igual a 20000 N/mm², Euroclasse F de reação ao fogo, para reparação estrutural do concreto. | 38 | 12.85 | 488.3
mo020 |  | h |  | Pedreiro. | 0.489 | 33.34 | 16.3
mo113 |  | h |  | Auxiliar de serviços gerais. | 0.489 | 28.94 | 14.15
|  | % |  | Custos diretos complementares | 2 | 518.75 | 10.38
Custo de manutenção decenal: R$ 10,58 nos primeiros 10 anos. | [5 empty] | Total: | 529.13