## Folha 1
NID010 | m² |  | Impermeabilização interior de floreira com revestimento contínuo elástico.
Formação de impermeabilização interior de floreira ou cavidade onde se coloquem plantas, executada através da aplicação a duas demãos de revestimento contínuo elástico impermeabilizante à base de poliuretano alifático, cor branca, de 1,2 mm de espessura mínima. Incluindo preparação da superfície suporte com a aplicação de uma demão de primer de resinas sintéticas, incolor e resolução de pontos singulares através de geotêxtil não tecido de fibras de poliéster, de 90 g/m² de massa superficial fixado com massa tixotrópica à base de poliuretano líquido, cor cinza.
Insumo |  | Un |  | Descrição | Rend. | Preço unitário | Preço Insumo
mt15rer010a |  | l |  | Primer de resinas sintéticas, incolor. | 0.2 | 52.87 | 10.57
mt15rer500a |  | m² |  | Geotêxtil não tecido de fibras de poliéster, de 90 g/m² de massa superficial. | 0.05 | 46.85 | 2.34
mt15rer140a |  | kg |  | Massa tixotrópica à base de poliuretano líquido, cor cinza. | 0.1 | 78.68 | 7.87
mt15rer110a |  | kg |  | Revestimento contínuo elástico impermeabilizante à base de poliuretano alifático, cor branca. | 1.3 | 52.56 | 68.33
mo032 |  | h |  | Aplicador de produtos impermeabilizantes. | 0.201 | 22.85 | 4.59
mo070 |  | h |  | Ajudante de aplicador de produtos impermeabilizantes. | 0.201 | 17.94 | 3.61
|  | % |  | Custos diretos complementares | 2 | 97.31 | 1.95
Custo de manutenção decenal: R$ 3,97 nos primeiros 10 anos. | [5 empty] | Total: | 99.26