## Folha 1
RPR040 | m² |  | Reboco à tirolês.
Reboco à tirolês realizado com argamassa de cimento cinza, projetado manualmente sobre o soco de um paramento exterior, prévia colocação de malha anti-álcalis nas mudanças de material e nas testas de laje.
Insumo |  | Un |  | Descrição | Rend. | Preço unitário | Preço Insumo
mt01arg010a |  | m³ |  | Agregado silício de britagem, de 2 a 5 mm de diâmetro. | 0.018 | 43.66 | 0.79
mt09var020a |  | m³ |  | Argamassa de cimento CEM II/B-M 32,5 R e areia 1/2. | 0.02 | 234.35 | 4.69
mt09var030a |  | m² |  | Malha de fibra de vidro tecida, com impregnação de PVC, de 10x10 mm de vão de malha, anti-álcalis, de 115 a 125 g/m² e 500 µm de espessura, para armar rebocos tradicionais, emboços e argamassas. | 0.21 | 3.8 | 0.8
mo020 |  | h |  | Pedreiro. | 0.259 | 32.24 | 8.35
mo077 |  | h |  | Ajudante de pedreiro. | 0.259 | 30.23 | 7.83
mo113 |  | h |  | Auxiliar de serviços gerais. | 0.259 | 27.81 | 7.2
|  | % |  | Custos diretos complementares | 2 | 29.66 | 0.59
Custo de manutenção decenal: R$ 14,22 nos primeiros 10 anos. | [5 empty] | Total: | 30.25