## Folha 1
RSI010 |  |  | m² | Piso industrial cimentício, sistema "BASF Construction Chemical".
Piso industrial cimentício com base de concreto simples de 10 cm de espessura, realizada com concreto C15 classe de agressividade ambiental I e tipo de ambiente rural, brita 1, consistência S100 dosado em central e concretagem com meios manuais, espalhamento e vibração manual; acabamento através de afagamento mecânico é tratado superficialmente com argamassa para camada de desgaste, MasterTop 100 "BASF Construction Chemical", cor Cinza Natural, com inertes de quartzo, pigmentos e aditivos, rendimento 5 kg/m².
Insumo | Un | Descrição |  |  | Rend. | Preço unitário | Preço Insumo
mt09bnc010s | kg | Argamassa para camada de desgaste, MasterTop 100 "BASF Construction Chemical", cor Cinza Natural, composta de cimento, inertes selecionados de quartzo, pigmentos orgânicos e aditivos, com uma densidade aparente de 1330 kg/m³, uma resistência à compressão de 75000 kN/m² e uma resistência à abrasão pelo método de Böhme de 10,9 cm³ / 50 cm². |  |  | 5 | 1.32 | 6.6
mq04dua020b | h | Dumper de descarga frontal de 2 t de carga útil. |  |  | 0.022 | 24.97 | 0.55
mq06vib020 | h | Régua vibradora de 3 m. |  |  | 0.018 | 12.58 | 0.23
mq06fra010 | h | Alisadora de pisos mecânica de concreto. |  |  | 0.634 | 13.65 | 8.65
mo019 | h | Oficial de 1ª pedreiro. |  |  | 0.339 | 16.3 | 5.53
mo111 | h | Auxiliar de serviços gerais. |  |  | 0.649 | 9.69 | 6.29
mo110 | h | Servente de pedreiro. |  |  | 0.155 | 9.89 | 1.53
| % | Meios auxiliares |  |  | 2 | 29.38 | 0.59
| % | Custos indiretos |  |  | 3 | 29.97 | 0.9
Custo de manutenção decenal: R$ 17,29 nos primeiros 10 anos. | [5 empty] | Total: | 30.87