## Folha 1
RSS020 | m² |  | Piso de linóleo em rolo.
Piso de linóleo, de 2,5 mm de espessura, com tratamento antiestático, acabamento liso, cor a escolher, fornecido em rolos de 200 cm de largura; peso total: 3000 g/m²; classificação UPEC: U4 P3 E1 C2; classificação ao uso, segundo ISO 10874: classe 23 para uso doméstico; classe 34 para uso comercial; classe 42 para uso industrial; redução dos ruído de impacto 6 dB, segundo ISO 10140; Euroclasse Cfl-s1 de reação ao fogo. Colocação em obra: com adesivo à base de copolímeros acrílicos modificados em dispersão aquosa, sobre camada fina de nivelação. O preço não inclui a camada fina de nivelação.
Insumo |  | Un |  | Descrição | Rend. | Preço unitário | Preço Insumo
mt18adq020a |  | kg |  | Adesivo à base de copolímeros acrílicos modificados em dispersão aquosa, sem dissolventes, cor bege, para aplicar em interiores, para a colagem de pisos de PVC, linóleo e carpete. | 0.375 | 12.3 | 4.61
mt18dsi025a |  | m² |  | Lâmina homogênea de linóleo, de 2,5 mm de espessura, com tratamento antiestático, obtida através de processo de calandragem e compactação de farinhas de cortiça e madeira, óleo de linhaça, resinas e pigmentos naturais, e revestida pela sua face inferior com juta; acabamento liso, cor a escolher; fornecida em rolos de 200 cm de largura; peso total: 3000 g/m²; classificação UPEC: U4 P3 E1 C2; classificação ao uso, segundo ISO 10874: classe 23 para uso doméstico; classe 34 para uso comercial; classe 42 para uso industrial; redução dos ruído de impacto 6 dB, segundo ISO 10140; Euroclasse Cfl-s1 de reação ao fogo. | 1.05 | 62.68 | 65.81
mo026 |  | h |  | Colocador de revestimentos flexíveis. | 0.223 | 33.34 | 7.43
mo064 |  | h |  | Ajudante de colocador de revestimentos flexíveis. | 0.124 | 31.49 | 3.9
|  | % |  | Custos diretos complementares | 2 | 81.75 | 1.64
Custo de manutenção decenal: R$ 34,19 nos primeiros 10 anos. | [5 empty] | Total: | 83.39