## Folha 1
RUC010 | m² |  | Reparação de revestimento em paredes deterioradas.
Reparação de revestimento em paredes deterioradas. CAMADA BASE: argamassa de cal hidráulica natural transpirável, de 20 mm de espessura, aplicada numa camada, aplicada manualmente; CAMADA DE ACABAMENTO: argamassa de cal, resistência à compressão maior ou igual a 6 N/mm², absorção de água por capilaridade menor de 0,2 kg/m² min½, cor branca, de 2 mm de espessura, aplicada numa camada, aplicada manualmente.
Insumo |  | Un |  | Descrição | Rend. | Preço unitário | Preço Insumo
mt08aaa010a |  | m³ |  | Água. | 0.001 | 3.78 | 0
mt28mmr040b |  | kg |  | Argamassa de cal hidráulica natural transpirável, cor avelã claro, composta por cal hidráulica natural, com resistência à compressão de 3,5 a 10 N/mm², inertes selecionados e aditivos, resistência à compressão de 1,5 a 5 N/mm². | 29 | 1.72 | 49.88
mt28mmr020c |  | kg |  | Argamassa de cal, resistência à compressão maior ou igual a 6 N/mm², absorção de água por capilaridade menor de 0,2 kg/m² min½, cor branca, composta por cal hidráulica natural, com resistência à compressão de 3,5 a 10 N/mm², pozolanas, inertes selecionados e aditivos, com muito baixo conteúdo de compostos orgânicos voláteis (COV), permeável ao vapor de água, como camada de acabamento, para reparação de paramentos com humidades ou manchas salinas. | 2.8 | 2.65 | 7.42
mo039 |  | h |  | Pedreiro de acabamento. | 1.177 | 29.11 | 34.26
mo079 |  | h |  | Ajudante de pedreiro de acabamento. | 1.177 | 25.14 | 29.59
|  | % |  | Custos diretos complementares | 2 | 121.15 | 2.42
[6 empty] | Total: | 123.57